## nfo
File	monolayer_scenario.ods
Location	migration/database/ & Matlab_FMECA\production\inputs
FMECAengine compatibility	V 0.43
main sheets	geometry, use, scenario
Description	This file is a database for geometry and contact properties
Authors	INRA\Audrey Goujon, Mai Nguyen, Olivier Vitrac
Date	25/07/11
version	0.1

## geometry
id	A	mF	lP1
LDPEYogurtBottle	197	250	0.098
HDPEWaterCap	16.5	330	0.113
PPDrinkGoblet	185.354	200	0.016
PPButterContainer	311	500	0.053
PPCreamPot	251.524	400	0.068
PPDrinkStraw	27.4889	200	0.016
PSYogurtPot	42	125	0.108
PSDrinkGoblet	150.239	186	0.098
PVCSauceLid	12.57	450	0.098

## use
id	time	timeunit	temperature
BottlePot	1	m	5
Goblet	2	h	70
Cap	1	y	25
Container	3	m	5
Straw	2	h	20
Lid	30	min	121
Lid2	2	y	20

## time
timeunit	timesecond
min	60
h	3600
m	2635200
y	31536000

## scenario
id	parent	inherit	packfood	use	polymer	rhoF	rhoP	lF	CP01	K	Bi	comment
LDPEYogurtBottle			Gras, acides	BottlePot	LDPE	920	LDPE:polymer::acronym->rhoPinf	0.0138	300	1	1000	migrant='Tétrakis[3-(3,5-di-tert-butyl-4-hydroxyphényl)propionate] de pentaérythritol' (cas=6683-19-8) for 10j à 5°C B et EtOH50%
HDPEWaterCap			aqueux	Cap	HDPE	1000	HDPE:polymer::acronym->rhoPinf	0.2	2500	0.001	1000	migrant='Tétrakis[3-(3,5-di-tert-butyl-4-hydroxyphényl)propionate] de pentaérythritol' (cas=6683-19-8) for 10j à 40°C A
PPDrinkGoblet			Aqueux, acide	Goblet	PP	1000	PP:polymer::acronym->rhoPinf	0.0108	2000	1	1000	migrant='Tétrakis[3-(3,5-di-tert-butyl-4-hydroxyphényl)propionate] de pentaérythritol' (cas=6683-19-8) for 2h à 70°C B
PPButterContainer			Gras	Container	PP	920	PP:polymer::acronym->rhoPinf	0.0175	2000	1	1000	migrant='Tétrakis[3-(3,5-di-tert-butyl-4-hydroxyphényl)propionate] de pentaérythritol' (cas=6683-19-8) for 10j à 5°C D
PPCreamPot			gras, acide	BottlePot	PP	920	PP:polymer::acronym->rhoPinf	0.0173	2000	1	1000	migrant='Tétrakis[3-(3,5-di-tert-butyl-4-hydroxyphényl)propionate] de pentaérythritol' (cas=6683-19-8) for 10j à 5°C A, B
PPDrinkStraw			Aqueux, acide	Straw	PP	1000	PP:polymer::acronym->rhoPinf	0.0728	2000	1	1000	migrant='Tétrakis[3-(3,5-di-tert-butyl-4-hydroxyphényl)propionate] de pentaérythritol' (cas=6683-19-8) for 2h à 20°C B
PSYogurtPot			Gras, acides	BottlePot	PS	920	PS:polymer::acronym->rhoPinf	0.0323	1500	1	1000	migrant='3-(3,5-Di-tert-butyl-4-hydroxyphényl) propionate d'octadécyle' (cas=2082-79-3) for 10j à 5°C B et EtOH50%
PSDrinkGoblet			Aqueux, acide	Goblet	PS	1000	PS:polymer::acronym->rhoPinf	0.0124	1500	1	1000	migrant='3-(3,5-Di-tert-butyl-4-hydroxyphényl) propionate d'octadécyle' (cas=2082-79-3) for 2h à 70°C B
PVCSauceLid			gras, acide	Lid	PVC	920	PVC:polymer::acronym->rhoPinf	0.3891	1000	1	1000	migrant='1,1,3-Tris (2-méthyl-4-hydroxy-5-tert-butylphényl) butane' (cas=1843-03-4) for 30min à 121°C et 10j à 20°C B
PVCSauceLid2	PVCSauceLid			Lid2	PVC

## sim
id	parent	inherit	Kscale	t	lF	l1	SML	CP10	Bi	D1	KFP1
(user code)				s	m	m	kg/m3	kg/m3	no unit	m2/s	(kg/m3)/(kg/m3)
LDPEYogurtBottle				(LDPEYogurtBottle:scenario::id->use:use::id->time)*(LDPEYogurtBottle:scenario::id->use:use::id->timeunit:time::timeunit->timesecond)	(LDPEYogurtBottle:scenario::id->lF)	(LDPEYogurtBottle:geometry::id->lP1)*0.01	(LDPEYogurtBottle:scenario::id->polymer:polymer::acronym->composition:substance::technologicalclass->SML)	(LDPEYogurtBottle:scenario::id->CP01)*(LDPEYogurtBottle:scenario::id->polymer:polymer::acronym->rhoPinf)*0.000001	1000	Dpiringer((LDPEYogurtBottle:scenario::id->polymer),(LDPEYogurtBottle:scenario::id->polymer:polymer::acronym->composition:substance::technologicalclass->M),(LDPEYogurtBottle:scenario::id->use:use::id->temperature))	1
HDPEWaterCap				(HDPEWaterCap:scenario::id->use:use::id->time)*(HDPEWaterCap:scenario::id->use:use::id->timeunit:time::timeunit->timesecond)	(HDPEWaterCap:scenario::id->lF)	(HDPEWaterCap:geometry::id->lP1)*0.01	(HDPEWaterCap:scenario::id->polymer:polymer::acronym->composition:substance::technologicalclass->SML)	(HDPEWaterCap:scenario::id->CP01)*(HDPEWaterCap:scenario::id->polymer:polymer::acronym->rhoPinf)*0.000001	1000	Dpiringer((HDPEWaterCap:scenario::id->polymer),(HDPEWaterCap:scenario::id->polymer:polymer::acronym->composition:substance::technologicalclass->M),(HDPEWaterCap:scenario::id->use:use::id->temperature))	0.001
PPDrinkGoblet			[1;1e-3]	(PPDrinkGoblet:scenario::id->use:use::id->time)*(PPDrinkGoblet:scenario::id->use:use::id->timeunit:time::timeunit->timesecond)	(PPDrinkGoblet:scenario::id->lF)	(PPDrinkGoblet:geometry::id->lP1)*0.01	(PPDrinkGoblet:scenario::id->polymer:polymer::acronym->composition:substance::technologicalclass->SML)	(PPDrinkGoblet:scenario::id->CP01)*(PPDrinkGoblet:scenario::id->polymer:polymer::acronym->rhoPinf)*0.000001	1000	Dpiringer((PPDrinkGoblet:scenario::id->polymer),(PPDrinkGoblet:scenario::id->polymer:polymer::acronym->composition:substance::technologicalclass->M),(PPDrinkGoblet:scenario::id->use:use::id->temperature))	1
PPButterContainer				(PPButterContainer:scenario::id->use:use::id->time)*(PPButterContainer:scenario::id->use:use::id->timeunit:time::timeunit->timesecond)	(PPButterContainer:scenario::id->lF)	(PPButterContainer:geometry::id->lP1)*0.01	(PPButterContainer:scenario::id->polymer:polymer::acronym->composition:substance::technologicalclass->SML)	(PPButterContainer:scenario::id->CP01)*(PPButterContainer:scenario::id->polymer:polymer::acronym->rhoPinf)*0.000001	1000	Dpiringer((PPButterContainer:scenario::id->polymer),(PPButterContainer:scenario::id->polymer:polymer::acronym->composition:substance::technologicalclass->M),(PPButterContainer:scenario::id->use:use::id->temperature))	1
PPCreamPot			[1;1e-3]	(PPCreamPot:scenario::id->use:use::id->time)*(PPCreamPot:scenario::id->use:use::id->timeunit:time::timeunit->timesecond)	(PPCreamPot:scenario::id->lF)	(PPCreamPot:geometry::id->lP1)*0.01	(PPCreamPot:scenario::id->polymer:polymer::acronym->composition:substance::technologicalclass->SML)	(PPCreamPot:scenario::id->CP01)*(PPCreamPot:scenario::id->polymer:polymer::acronym->rhoPinf)*0.000001	1000	Dpiringer((PPCreamPot:scenario::id->polymer),(PPCreamPot:scenario::id->polymer:polymer::acronym->composition:substance::technologicalclass->M),(PPCreamPot:scenario::id->use:use::id->temperature))	1
PPDrinkStraw			[1;1e-3]	(PPDrinkStraw:scenario::id->use:use::id->time)*(PPDrinkStraw:scenario::id->use:use::id->timeunit:time::timeunit->timesecond)	(PPDrinkStraw:scenario::id->lF)	(PPDrinkStraw:geometry::id->lP1)*0.01	(PPDrinkStraw:scenario::id->polymer:polymer::acronym->composition:substance::technologicalclass->SML)	(PPDrinkStraw:scenario::id->CP01)*(PPDrinkStraw:scenario::id->polymer:polymer::acronym->rhoPinf)*0.000001	1000	Dpiringer((PPDrinkStraw:scenario::id->polymer),(PPDrinkStraw:scenario::id->polymer:polymer::acronym->composition:substance::technologicalclass->M),(PPDrinkStraw:scenario::id->use:use::id->temperature))	1
PSYogurtPot				(PSYogurtPot:scenario::id->use:use::id->time)*(PSYogurtPot:scenario::id->use:use::id->timeunit:time::timeunit->timesecond)	(PSYogurtPot:scenario::id->lF)	(PSYogurtPot:geometry::id->lP1)*0.01	(PSYogurtPot:scenario::id->polymer:polymer::acronym->composition:substance::technologicalclass->SML)	(PSYogurtPot:scenario::id->CP01)*(PSYogurtPot:scenario::id->polymer:polymer::acronym->rhoPinf)*0.000001	1000	Dpiringer((PSYogurtPot:scenario::id->polymer),(PSYogurtPot:scenario::id->polymer:polymer::acronym->composition:substance::technologicalclass->M),(PSYogurtPot:scenario::id->use:use::id->temperature))	1
PSDrinkGoblet				(PSDrinkGoblet:scenario::id->use:use::id->time)*(PSDrinkGoblet:scenario::id->use:use::id->timeunit:time::timeunit->timesecond)	(PSDrinkGoblet:scenario::id->lF)	(PSDrinkGoblet:geometry::id->lP1)*0.01	(PSDrinkGoblet:scenario::id->polymer:polymer::acronym->composition:substance::technologicalclass->SML)	(PSDrinkGoblet:scenario::id->CP01)*(PSDrinkGoblet:scenario::id->polymer:polymer::acronym->rhoPinf)*0.000001	1000	Dpiringer((PSDrinkGoblet:scenario::id->polymer),(PSDrinkGoblet:scenario::id->polymer:polymer::acronym->composition:substance::technologicalclass->M),(PSDrinkGoblet:scenario::id->use:use::id->temperature))	1
PVCSauceLid			[1;1e-3]	(PVCSauceLid:scenario::id->use:use::id->time)*(PVCSauceLid:scenario::id->use:use::id->timeunit:time::timeunit->timesecond)	(PVCSauceLid:scenario::id->lF)	(PVCSauceLid:geometry::id->lP1)*0.01	(PVCSauceLid:scenario::id->polymer:polymer::acronym->composition:substance::technologicalclass->SML)	(PVCSauceLid:scenario::id->CP01)*(PVCSauceLid:scenario::id->polymer:polymer::acronym->rhoPinf)*0.000001	1000	Dpiringer((PVCSauceLid:scenario::id->polymer),(PVCSauceLid:scenario::id->polymer:polymer::acronym->composition:substance::technologicalclass->M),(PVCSauceLid:scenario::id->use:use::id->temperature))	1
PVCSauceLid2	PVCSauceLid			(PVCSauceLid2:scenario::id->use:use::id->time)*(PVCSauceLid2:scenario::id->use:use::id->timeunit:time::timeunit->timesecond)						Dpiringer((PVCSauceLid2:scenario::id->polymer),(PVCSauceLid2:scenario::id->polymer:polymer::acronym->composition:substance::technologicalclass->M),(PVCSauceLid2:scenario::id->use:use::id->temperature))